## TC BTP gạch Ốp
|  |  | TIÊU CHUẨN BÁN THÀNH PHẨM GẠCH ỐP TƯỜNG | [5 empty] | Mã hiệu : TC.09.02.01
Lần ban hành : 02
Lần sửa đổi : 00
Ngày ban hành : 02/01/2024
I. TIÊU CHUẨN HỒ XƯƠNG, HỒ MEN, BỘT SẤY PHUN, BỘT ÉP
1.Hồ xương
STT | Thông số |  |  | ĐVT |  | Hồ xương |  |  |  | Ghi chú
1 | Độ nhớt (V) |  |  | Giây |  | 15 ÷ 45
2 | Tỉ trọng (D) |  |  | g/ml |  | 1.65 ÷ 1.76
3 | Sót sàng (R 0.063mm) |  |  | % |  | 5.0 ÷ 8.0
2.Bột sấy phun, bột ép.
STT | Thông số |  |  | ĐVT |  | Bột sấy phun |  | Bột ép |  | Ghi chú
1 | Độ ẩm |  |  | % |  | 5.0 ÷ 7.0 |  | 5.8 ÷ 6.8
2 | Thành phần hạt | > 0.6mm |  | % |  | ≤ 10 |  | ≤ 15
|  | < 0.6mm ÷ > 0.125 mm |  | % |  | 80 ÷ 90 |  | 70 ÷ 90
|  | < 0.125 mm |  | % |  | ≤ 10 |  | ≤ 15
3 | Co rút (∆s) |  |  | % |  | 1.5 ÷ 2.5
4 | Mất khi nung (MKN) |  |  | % |  | 5.0 ÷ 8.0
3.Hồ men
3.1 Hồ men cối nghiền
STT | Thông số |  | ĐVT | Men tráng đế |  | Men engobe |  | Men Nền (bóng) |  | Men Nền (Matt)
1 | Độ nhớt (V) |  | Giây | Không áp dụng |  | 30 ÷ 100 |  | 30 ÷ 100 |  | 30 ÷ 100
2 | Tỉ trọng (D) |  | g/ml | 1.15 ÷ 1.25 |  | 1.75 ÷ 1.90 |  | 1.75 ÷ 1.90 |  | 1.78 ÷ 1.90
3 | Sót sàng (R 0.045mm) |  | % | ≤ 1 |  | 0.5 ÷ 1.5 |  | 2.0 ÷ 5.0 |  | 0.5 ÷ 2.0
3.2 Hồ men trên silo
STT | Thông số |  | ĐVT | Men Engobe |  | Men Nền (bóng) |  |  | Men Nền (Matt)
1 | Độ nhớt (V) |  | Giây | 20 ÷ 80 |  | 25 ÷ 75 |  |  | 25 ÷ 75
2 | Tỉ trọng (D) |  | g/ml | 1.75 ÷ 1.85 |  | 1.75 ÷ 1.85 |  |  | 1.75 ÷ 1.85
II. TIÊU CHUẨN ÉP - SẤY - NUNG XƯƠNG - TRÁNG MEN
Tên chỉ tiêu |  |  |  | Tiêu chuẩn |  |  |  | Ghi chú
1. Mộc ép |  |  | ĐVT
a | Kích thước |  | mm | 300x600 |  | 400x800
b | Khối lượng |  | g/viên | 3000 ÷ 3500 |  | 6600 ÷ 7200
c | Độ dày |  | mm | 8.0 ÷ 10 |  | 9.0 ÷ 11.0
2. Mộc sau sấy |  |  | ĐVT
a | Độ ẩm |  | % | ≤ 1.5
b | Độ bền uốn |  | N/mm2 | ≥ 0.5
3. Gạch sau nung xương |  |  | ĐVT
a | Kích thước | Rộng | mm | 303 ÷ 311 |  | 403 ÷ 411
|  | Dài | mm | 603 ÷ 611 |  | 803 ÷ 811
b | Độ cong cạnh |  | mm | 0.1 ÷ 1.5 |  |  |  | Không lượn sóng
c | Độ cong góc |  | - | Không cụp góc, không hếch góc |  |  |  | Ngắm thực tế
4. Tráng men
STT | Tên men |  | Bài men |  | Độ nhớt (giây) | Tỷ trọng (g/ml) | Phun ẩm (g/viên) | 300x600 |  | 400x800
[8 empty] | g/viên | g/khay | g/viên | g/khay
1 | Men Bóng |  | Engobe |  | 25 ÷ 55 | 1.75 ÷ 1.85 | 6 ÷ 26 | 107 ÷ 130 | 100 ÷ 120 | 240 ÷ 260 | 120 ÷ 140
|  |  | Men mặt |  |  |  |  | 130÷ 150 | 120 ÷ 140 | 275 ÷ 295 | 145 ÷ 165
2 | Men Matt (tráng thác) |  | Engobe |  |  |  |  | 86 ÷ 107 | 80 ÷ 100 | -
|  |  | Men MATT |  |  |  |  | 97 ÷ 118 | 90 ÷ 110
3 | Men Panson |  | Engobe |  |  |  |  | 127 ÷ 148 | 118 ÷ 138
|  |  | Men mặt |  |  |  |  | 148 ÷ 170 | 138 ÷ 158
4 | Men chống dính con lăn |  | Lò xương |  | - | 1.05 ÷ 1.08 | - | -
|  |  | Lò men |  |  | 1.03 ÷ 1.05
Ghi chú: - Đối với các mẫu theo yêu cầu của phòng KD về cùng đuôi màu sẽ điều chỉnh lượng bám theo thực tế.
- Khi cân lượng tráng sử dụng khay 30x60
- Lượng phun ẩm điều chỉnh lượng bám theo nhiệt độ bề mặt xương.

## TC BTP gạch Lát
|  |  | TIÊU CHUẨN BÁN THÀNH PHẨM GẠCH LÁT NỀN | [5 empty] | Mã hiệu : TC.09.02.02
Lần ban hành : 02
Lần sửa đổi : 00
Ngày ban hành : 02/01/2024
I. TIÊU CHUẨN HỒ XƯƠNG, HỒ MEN, BỘT SẤY PHUN, BỘT ÉP
1.Hồ xương
STT | Thông số |  |  | ĐVT |  | Hồ xương |  |  |  | Ghi chú
1 | Độ nhớt (V) |  |  | Giây |  | 20 ÷ 50
2 | Tỉ trọng (D) |  |  | g/ml |  | 1.65 ÷ 1.76
3 | Sót sàng (R 0.063mm) |  |  | % |  | 3.0 ÷ 5.0
2.Bột sấy phun, bột ép.
STT | Thông số |  |  | ĐVT |  | Bột sấy phun |  | Bột ép |  | Ghi chú
1 | Độ ẩm |  |  | % |  | 5.0 ÷ 7.0 |  | 5.8 ÷ 6.8
2 | Thành phần hạt | > 0.6mm |  | % |  | ≤ 10 |  | ≤ 15
|  | < 0.6mm ÷ > 0.125 mm |  | % |  | 80 ÷ 90 |  | 70 ÷ 90
|  | < 0.125 mm |  | % |  | ≤ 10 |  | ≤ 15
3 | Co rút (∆s) |  |  | % |  | 3.5 ÷ 5.5
4 | Mất khi nung (MKN) |  |  | % |  | 3.0 ÷ 6.0
3.Hồ men
3.1 Hồ men cối nghiền
STT | Thông số |  | ĐVT | Men tráng đế | Men engobe | Men Nền (bóng) | Men Nền (Matt) | Lớp lót | Men sugar | Ghi chú
1 | Độ nhớt (V) |  | Giây | Không áp dụng | 30 ÷ 100 | 30 ÷ 100 | 30 ÷ 100 | 30 ÷ 100 | 30 ÷ 50
2 | Tỉ trọng (D) |  | g/ml | 1.15 ÷ 1.25 | 1.75 ÷ 1.90 | 1.75 ÷ 1.90 | 1.78 ÷ 1.90 | 1.78 ÷ 1.90 | 1.70 ÷ 1.82
3 | Sót sàng (R 0.045mm) |  | % | ≤ 1 | 0.5 ÷ 1.5 | 4.0 ÷ 6.0 | 0.5 ÷ 2.0 | 0.5 ÷ 1.5 | 6.0 ÷ 8.0
3.2 Hồ men trên silo
STT | Thông số |  | ĐVT | Men tráng đế | Men engobe | Men Nền (bóng) | Men Nền (Matt) | Lớp lót | Men sugar | Ghi chú
1 | Độ nhớt (V) |  | Giây | - | 40 ÷ 80 | 40 ÷ 80 | 40 ÷ 80 | 40 ÷ 80 | 20 ÷ 40
2 | Tỉ trọng (D) |  | g/ml | - | 1.75 ÷ 1.85 | 1.75 ÷ 1.85 | 1.75 ÷ 1.85 | 1.75 ÷ 1.85 | 1.70 ÷ 1.80
II. TIÊU CHUẨN ÉP - SẤY - NUNG XƯƠNG - TRÁNG MEN
Tên chỉ tiêu |  |  |  | Tiêu chuẩn | [5 empty] | Ghi chú
1. Mộc ép |  |  | ĐVT
a | Kích thước |  | mm | 500x500 |  | 400x600 |  | 600x600
b | Khối lượng |  | g/viên | 5000 ÷ 5400 |  | 5700 ÷ 6100 |  | 7600 ÷ 8200
c | Độ dày |  | mm | 9.0 ÷ 10.0 |  | 10.5 ÷ 11.5 |  | 9.5÷ 10.5
2. Mộc sau sấy |  |  | ĐVT
a | Độ ẩm |  | % | ≤ 1.5
b | Độ bền uốn |  | N/mm2 | ≥ 0.5
3. Gạch sau nung men |  |  | ĐVT
a | Kích thước | Rộng | mm | 500 ÷ 510 |  | 400 ÷ 410 |  | 600 ÷ 610
|  | Dài | mm | 500 ÷ 510 |  | 600 ÷ 610 |  | 600 ÷ 610
b | Độ cong cạnh |  | mm | 0.1 ÷ 1.5 | [5 empty] | Không lượn sóng
c | Độ cong góc |  | - | Không cụp góc, không hếch góc | [5 empty] | Ngắm thực tế
4. Tráng men
Sản phẩm | Bài men | Độ nhớt (giây) | Tỷ trọng (g/ml) | Phun ẩm (g/viên) | 500x500 |  | 400x600 |  | 600x600 |  | Ghi chú
[5 empty] | g/viên | g/khay | g/viên | g/khay | g/viên | g/khay
Bóng | Engobe | 20 ÷ 50 | 1.75 ÷ 1.85 | 6 ÷ 26 | 118 ÷ 150 | 75 ÷ 95 |  | - | 178 ÷ 246 | 78 ÷ 108
| Men bóng | 20 ÷ 50 | 1.75 ÷ 1.85 |  | 118 ÷ 150 | 75 ÷ 95 |  |  | 178 ÷ 246 | 78 ÷ 108
Sân vườn ngoại thất | Engobe | 20 ÷ 50 | 1.75 ÷ 1.85 |  |  | 85 ÷ 105 |  |  |  | 78 ÷ 108
| Matt (tráng thác) | 20 ÷ 50 | 1.76 ÷ 1.86 |  |  | 67 ÷ 87 |  |  | - | 78 ÷ 108
| Lớp lót | 20 ÷ 50 | 1.75 ÷ 1.85 |  |  | 70 ÷ 90 |  |  |  | -
| Sugar N (Văng) | 12 ÷ 32 | 1.65 ÷ 1.75 |  |  | 28 ÷ 48 |  |  |  | 15 ÷ 35
Sân vườn nội thất | Engobe | 20 ÷ 50 | 1.75 ÷ 1.85 |  | 86 ÷ 118 | 55 ÷ 75 | 82 ÷ 112 | 55 ÷ 75 | 178 ÷ 246 | 78 ÷ 108
| Matt (phun) | 10 ÷ 30 | 1.55 ÷ 1.65 |  | 27 ÷ 58 | 17 ÷ 37 | 25 ÷ 55 | 17 ÷ 37 | 39 ÷ 84 | 17 ÷ 37
| Sugar (Văng) | 12 ÷ 32 | 1.65 ÷ 1.75 |  | 24 ÷ 55 | 15 ÷ 35 | 22 ÷ 52 | 15 ÷ 35 | 34 ÷ 80 | 15 ÷ 35
Men chống dính con lăn | Lò xương | - | 1.05 ÷ 1.08 | - | [6 empty] | -
| Lò men |  | 1.03 ÷ 1.05
Ghi chú: - Đối với các mẫu theo yêu cầu của phòng KD về cùng đuôi màu sẽ điều chỉnh lượng bám theo thực tế.
- Khi cân lượng tráng sử dụng khay 30x60
- Lượng phun ẩm điều chỉnh lượng bám theo nhiệt độ bề mặt xương.
- Men Matt có thể sử dụng phun hoặc văng tuỳ theo dòng sản phẩm.